## Tabelle1
Berechnung des Eingabewertes "Anfügungshöhe" in TC 15 pro
|  |  |  | Schenkellänge ( SL) | 50
|  |  |  | Biegeradius ( r ) | 5 | Öffnungswinkel
|  |  |  | Biegewinkel (α) | 100 | 80
|  |  |  | Blech dicke (s) | 3
|  |  |  | Neutrale Tiefe (nt) | 1.141387
|  |  |  | Eingabewert | 52.71874
"=(0,65+0,5*LOG10(r/s))*(s/2)
WENN ( α >0 und α <=90 ; dann (SL-((SL-((r+(0,65+1/2*LOG10(r/s))*(s/2))*PI()/180*α))+TAN(RAD(α/2))*(r+s)))+SL ; sonst SL+(SL-((SL-((r+nt)*PI()/180*α))+r+s)))
[6 empty] | >0° bis 90° | >90° bis 180°
|  | Korrekturfakteo k | = | 0,65+1/2*LOG(r/s) | = |  | 0.7609244
|  | Neutrale Tiefe nt | = | k * r/s | = |  | 1.141387
|  | (Radius neutr. Tiefe) rnt | = | nt+r | = |  | 6.141387
|  | Bogenlänge rnt | = | rnt * pi * α | = |  | 10.71874
180°
|  | gerades Schenkelsegment sg | = | SL – Bogenlänge rnt | = |  | 39.28126
|  |  | = |  | =
|  | Länge Kathete a | = | sg + r +s | = |  | 47.28126
|  | Differenz (Dff.) | = | SL - a | = |  | 2.718742
|  | Eingabewert | = | SL+Diff. | = |  | 52.71874